## Методы
cnt | method_name | method_gost_num
612 | Определение зернового состава минеральной части смеси | ГОСТ 12801-98 п. 23
218 | Определение зернового состава | ГОСТ 8269.0-97 п. 4.3
186 | Определение зернового состава и модуля крупности | ГОСТ 8735-88 п.3
141 | Определение предела прочности при сжатии | ГОСТ 12801-98 п.15
117 | Определение водонасыщения | ГОСТ 12801-98 п.13
115 | Определение гранулометрического состава | ГОСТ 33029-2014
70 | Определение средней плотности уплотненного материала | ГОСТ 12801-98 п.7
61 | Определение сцепления вяжущего с минеральной частью смеси | ГОСТ 12801-98 п.24
47 | Определение предела прочности на растяжение при расколе | ГОСТ 12801-98 п.16
47 | Определение остаточной пористости | ГОСТ 12801-98 п.12
47 | Определение экстрагирования вяжущего | ГОСТ 12801-98 п. 23.1
47 | Определение водостойкости | ГОСТ 12801-98 п.19
47 | Определение водостойкости при длительном водонасыщении | ГОСТ 12801-98 п.20
47 | Определение пористости минеральной части (остова) | ГОСТ 12801-98 п.11
40 | Определение гранулометрического состава и модуля крупности | ГОСТ 32727-2014
34 | Определение коэффициента уплотнения смесей | ГОСТ 12801 п. 26
34 | Определение сцепления с нижним слоем | ГОСТ 9128-2009
34 | Определение температуры вспышки в открытом тигле | ГОСТ 33141-2014
34 | Определение средней плотности уплотненного материала (для смесей) | ГОСТ 12801-98 п. 7
33 | Определение старения под воздействием высокой температуры и воздуха | ГОСТ 33140-2014 п.10.2
33 | Определение температуры размягчения по кольцу и шару | ГОСТ 33142-2014
33 | Определение глубины проникания иглы при 25 °С | ГОСТ 33136-2014
33 | Определение растяжимости | ГОСТ 33138-2014
32 | Определение остатка на сите №14 | ГОСТ Р 58952.7-2020
32 | Определение максимальной плотности | ГОСТ 22733-2016
32 | Определение температуры хрупкости по Фраасу | ГОСТ 33143-2014
32 | Определение старения под воздействием высокой температуры и воздуха | ГОСТ 33140-2014 п.10.1
31 | Определение зернового состава ЩГПС, ЩПС | ГОСТ 25607-2009 п.5.2
26 | Определение зернового состава | ГОСТ Р 52129-2003 п.7.2
21 | Определение насыпной плотности | ГОСТ 8269.0-97 п.4.17.1
20 | Определение содержания пылевидных и глинистых частиц | ГОСТ 8269.0-97 п.4.5.3
19 | Определение содержания зерен пластинчатой (лещадной) и игловатой форм | ГОСТ 8269.0-97 п.4.7
18 | Определение содержания глины в комках | ГОСТ 8269.0-97 п.4.6
18 | Определение морозостойкости | ГОСТ 8269.0-97 п.4.12.1
17 | Определение условной вязкости | ГОСТ Р 58952.6-2020
17 | Определение истираемости в полочном барабане | ГОСТ 8269.0-97 п. 4.10
17 | Определение содержания зерен слабых пород в щебне (гравии) и слабых разностей в горной породе | ГОСТ 8269.0-97 п. 4.9
17 | Определение содержания вяжущего с эмульгатором | ГОСТ Р 58952.5-2020
17 | Определение индекса распада | ГОСТ Р 58952.4-2020
16 | Определение плотности грунта методом режущего кольца | ГОСТ 5180-2015 п.9
16 | Определение дробимости в сухом состоянии | ГОСТ 8269.0-97 п.4.8
16 | Определение адгезии с минеральными материалами | ГОСТ Р 58952.10-2020
16 | Определение устойчивости при транспортировании | ГОСТ Р 58952.11-2020
16 | Определение влажности грунта методом высушивания до постоянной массы | ГОСТ 5180-2015 п.6
16 | Определения требуемого коэффициента уплотнения | СП 34.13330.2012 п.7.16
16 | Определение устойчивости к расслоению, при хранении 7 сут. | ГОСТ Р 58952.9-2020
16 | Определение коэффициента уплотнения грунта | СП 34.13330.2012 п.3.67
15 | Определение остатка на сите №14 после хранения 7 сут. | ГОСТ Р 58952.8-2020
15 | Определение плотности скелета (сухого) грунта расчетным методом | ГОСТ 5180-2015 п.12
13 | Определение истинной плотности горной породы и зерен щебня(гравия). Ускоренное определение истинной плотности | ГОСТ 8269.0-97 п. 4.15.2
12 | Определение сдвиговой устойчивости | ГОСТ Р 58400.10-2019
12 | Определение прочности бетона на сжатие | ГОСТ 10180-2012 п. 7.2
12 | Определение сдвиговой устойчивости после старения по методу RTFOT | ГОСТ Р 58400.10

## Продукты
cnt | product_name
51 | Смесь асфальтобетонная
36 | Асфальтобетон
32 | Битум нефтяной дорожный вязкий марки БНД 70/100
24 | Щебень
22 | Песок природный
17 | Эмульсия
13 | Бетонная смесь тяжелого бетона

## Журналы
cnt | journal_name | department_name
231 | Журнал регистрации | Испытательная лаборатория
53 | Смеси а\б из смесителя | Испытательная лаборатория
34 | Керны | Испытательная лаборатория
34 | Битумы и ПБВ | Испытательная лаборатория
18 | Щебни (ГОСТ 8267-93) | Испытательная лаборатория
17 | Эмульсии битумные дорожные | Испытательная лаборатория
16 | Грунты (контроль плотности) | Испытательная лаборатория
15 | Бетоны | Испытательная лаборатория

## ГОСТы
cnt | gost_prefix | gost_num | gost_name
48 | ГОСТ | 9128-2013 | Смеси асфальтобетонные, полимерасфальтобетонные, асфальтобетон, полимерасфальтобетон для автомобильных дорог и аэродромов. Технические условия
34 | ГОСТ | 9128-2013 СП 78.13330.2012 | Смеси асфальтобетонные, полимерасфальтобетонные, асфальтобетон, полимерасфальтобетон для автомобильных дорог и аэродромов. Технические условия. Свод правил 78.13330.2012 Автомобильные дороги.
32 | ГОСТ | 33133-2014 | Дороги автомобильные общего пользования. Битумы нефтяные дорожные вязкие. Технические требования
22 | ГОСТ | 32824-2014 | Песок природный. Технические требования
18 | ГОСТ | 8267-93 | Щебень и гравий из плотных горных пород для строительных работ. Технические условия
17 | ГОСТ Р | 58952.1-2020 | Дороги автомобильные общего пользования. ЭМУЛЬСИИ БИТУМНЫЕ ДОРОЖНЫЕ. Технические требования
13 | ГОСТ | 7473-2010 | Смеси бетонные. Технические условия